## Полипласт
| Полипласт ЭС | Полипласт ТС | Полипласт XC | Полипласт ТГ | Полипласт XГ | Полипласт ЭП | Полипласт ТП | Полипласт ХП | Полипласт PRO ЭС | Полипласт PRO ТС | Полипласт PRO ЭП | Полипласт PRO ТП | Полипласт PRO ХП | Поликровэласт ЭС | Поликровэласт ТС | Поликровэласт ЭП | Поликровэласт ТП
Битумно-полимерные материалы
Мягкая кровля
Скатная кровля
Фундаменты
Бассейны и санузлы | [5 empty] | - | - | -
Водопоглощение за 24 ч, в % по массе, не более | 2 | 2 | 2 | 2 | 2 | 2 | 2 | 2 | 1.8 | 1.8 | 1.8 | 1.8 | 1.8 | 1.6 | 1.6 | 1.6 | 1.6
Гарантированный срок эксплуатации | 15 | 15 | 15 | 15 | 15 | 15 | 15 | 15 | 20 | 20 | 20 | 20 | 20 | 25 | 25 | 25 | 25
Группа Горючести | Г4 | Г4 | Г4 | Г4 | Г4 | Г4 | Г4 | Г4 | Г3 | Г3 | Г3 | Г3 | Г3 | Г3 | Г3 | Г3 | Г3
Максимальное количество слоев | 5 | 5 | 5 | 5 | 5 | 5 | 5 | 5 | 5 | 5 | 5 | 5 | 5 | 5 | 5 | 5 | 5
Масло-бензостойкость, газоизолирующего резинового покрытия | - | - | - | - | - | - | - | - | - | - | - | - | - | - | - | - | -
Минимальное количество слоев | 2 | 2 | 2 | 2 | 2 | 2 | 2 | 2 | 2 | 2 | 2 | 2 | 2 | 2 | 2 | 2 | 2
Морозостойкость -гибкость без образования трещин на стрежне R=5мм, при ?С | Стержень с закруглением радиусом (20,0±0,2) мм -15 ?С | Стержень с закруглением радиусом (20,0±0,2) мм -15 ?С | Стержень с закруглением радиусом (20,0±0,2) мм -15 ?С | Стержень с закруглением радиусом (20,0±0,2) мм -15 ?С | Стержень с закруглением радиусом (20,0±0,2) мм -15 ?С | Стержень с закруглением радиусом (20,0±0,2) мм -15 ?С | Стержень с закруглением радиусом (20,0±0,2) мм -15 ?С | Стержень с закруглением радиусом (20,0±0,2) мм -15 ?С | Стержень с закруглением радиусом (20,0±0,2) мм -20 ?С | Стержень с закруглением радиусом (20,0±0,2) мм -20 ?С | Стержень с закруглением радиусом (20,0±0,2) мм -20 ?С | Стержень с закруглением радиусом (20,0±0,2) мм -20 ?С | Стержень с закруглением радиусом (20,0±0,2) мм -20 ?С | Стержень с закруглением радиусом (20,0±0,2) мм -30 ?С | Стержень с закруглением радиусом (20,0±0,2) мм -30 ?С | Стержень с закруглением радиусом (20,0±0,2) мм -30 ?С | Стержень с закруглением радиусом (20,0±0,2) мм -30 ?С
Относительное удлинение при разрыве % не менее | 30 | 2 | 1.5 | 2 | 1.5 | 30 | 2 | 1.5 | 30 | 2 | 30 | 2 | 1.5 | 1.5 | 2 | 30 | 2
Прочность сцепения с бетоном, Мпа (кгс/см2), не менее | - | [7 empty] | - | - | - | - | - | - | - | - | -
рулонный материал - рулонный материал | - | [7 empty] | - | - | - | - | - | - | - | - | -
рулонный материал -бетон | - | [7 empty] | - | - | - | - | - | - | - | -
Температура, при которой могут производится работы. | При положительных температурах | При положительных температурах | При положительных температурах | При положительных температурах | При положительных температурах | При положительных температурах | При положительных температурах | При положительных температурах | При положительных температурах | При положительных температурах | При положительных температурах | При положительных температурах | При положительных температурах | При положительных температурах | При положительных температурах | При положительных температурах | При положительных температурах
Теплостойкость при прогреве в течении 2 ч. При температуре ?С, не ниже | 90 | 90 | 90 | 90 | 90 | 90 | 90 | 90 | 95 | 95 | 95 | 95 | 95 | 100 | 100 | 100 | 100
Тип материала | Наплавляемый материал | Наплавляемый материал | Наплавляемый материал | Наплавляемый материал | Наплавляемый материал | Наплавляемый материал | Наплавляемый материал | Наплавляемый материал | Наплавляемый материал | Наплавляемый материал | Наплавляемый материал | Наплавляемый материал | Наплавляемый материал | Наплавляемый материал | Наплавляемый материал | Наплавляемый материал | Наплавляемый материал
Толщина(Калибр), мм | 3.5 | 3.5 | 3.5 | 3.5 | 3.5 | 2.5 | 2.5 | 2.5 | 4 | 4 | 3 | 3 | 3 | 4.5 | 4.5 | 3.5 | 3.5
Условная прочность при разрыве, Мпа (кг/кв.см), не менее | - | [7 empty] | - | - | - | - | - | - | - | - | -
Устойчивость к жидким агрессивным средам | - | - | - | - | - | - | - | - | - | - | - | - | - | - | - | - | -
Химический состав | Остатки от перегонки нефти + 10 % Модификатора СДС. | Остатки от перегонки нефти + 10 % Модификатора СДС. | Остатки от перегонки нефти + 10 % Модификатора СДС. | Остатки от перегонки нефти + 10 % Модификатора СДС. | Остатки от перегонки нефти + 10 % Модификатора СДС. | Остатки от перегонки нефти + 10 % Модификатора СДС. | Остатки от перегонки нефти + 10 % Модификатора СДС. | Остатки от перегонки нефти + 10 % Модификатора СДС. | Остатки от перегонки нефти + 10 % Модификатора СДС. | Остатки от перегонки нефти + 10 % Модификатора СДС. | Остатки от перегонки нефти + 10 % Модификатора СДС. | Остатки от перегонки нефти + 10 % Модификатора СДС. | Остатки от перегонки нефти + 10 % Модификатора СДС. | Остатки от перегонки нефти + 10 % Модификатора СДС. | Остатки от перегонки нефти + 10 % Модификатора СДС. | Остатки от перегонки нефти + 10 % Модификатора СДС. | Остатки от перегонки нефти + 10 % Модификатора СДС.

## Поликров АР
| Поликров АР-130 | Поликров АР-130 ПНГ | Поликров АР-150 | Поликров АР-150 ПНГ | Поликров АР-200 | Поликров Р-200
Полимерные материалы
Мягкая кровля
Скатная кровля
Фундаменты
Бассейны и санузлы
Противорадоновая и газозащита
Антикоррозионная защита | - |  | -
Мосты и путепроводы | - | - | - | - | -
Водопоглощение за 24 ч, в % по массе, не более | 0.1 | 0.1 | 0.1 | 0.15 | 0.1
Гарантированный срок эксплуатации | 30 | 30 | 30 | 25 | 30
Группа Горючести | Г2 | Г1 | Г2 | Г1 | Г2 | Г2
Максимальное количество слоев | 2 | 1 | 1 | 2 | 2
Масло-бензостойкость, газоизолирующего резинового покрытия | + | + | + | + | + | +
Минимальное количество слоев | 1 | 1 | 1 | 1 | 1
Морозостойкость -гибкость без образования трещин на стрежне R=5мм, при ?С | Стержень с закруглением радиусом (5±0,2) мм -55 ?С | Стержень с закруглением радиусом (5±0,2) мм -60 ?С | Стержень с закруглением радиусом (5±0,2) мм -60 ?С | Стержень с закруглением радиусом (5±0,2) мм -50 ?С | Стержень с закруглением радиусом (5±0,2) мм -55 ?С
Относительное удлинение при разрыве % не менее | 30 | 100 | 200 | 20 | 30
Прочность сцепения с бетоном, Мпа (кгс/см2), не менее | 0,4 (4,0) | 0,4 (4,0) | 0,4 (4,0) | 0,4 (4,0) | 0,4 (4,0)
рулонный материал - рулонный материал | 0,5 (5,0) | 0,5 (5,0) | 0,5 (5,0) | 0,5 (5,0) | 0,5 (5,0)
рулонный материал -бетон | 0,5 (5,0) | 0,5 (5,0) | 0,5 (5,0) | 0,5 (5,0) | 0,5 (5,0)
Температура, при которой могут производится работы. | любая ( практический опыт до - 30 ?С) | любая ( практический опыт до - 30 ?С) | любая ( практический опыт до - 30 ?С) | любая ( практический опыт до - 30 ?С) | любая ( практический опыт до -30 ?С) | любая ( практический опыт до - 30 ?С)
Теплостойкость при прогреве в течении 2 ч. При температуре ?С, не ниже | 125 | 125 | 125 | 120 | 125 | 140
Тип материала | Рулонный полимерный материал | Рулонный полимерный материал, пониженной горючести | Рулонный полимерный материал , без армирования. | Рулонный полимерный материал, армированный стеклотканью пониженной горючести | Рулонный полимерный материал, армированный стеклотканью | Рулонный полимерный материал, армированный стеклотканью
Толщина(Калибр), мм | 1,3±0,1 | 1,3±0,1 | 1,5±0,1 | 1,5± 0,1 | 2,0±0,1 | 2,0±0,1
Условная прочность при разрыве, Мпа (кг/кв.см), не менее | 0.5 (5.0) | 0.5 (5.0) | 0.5 (5.0) | 0.5 (5.0) | 0.5 (5.0)
Устойчивость к жидким агрессивным средам | + | + | + | + | + | +
Химический состав | Синтетический каучук (СКЭПТ) | Синтетический каучук (СКЭПТ) | Синтетический каучук (СКЭПТ) | Синтетический каучук (СКЭПТ)+ стабилизаторы горючести. | Синтетический каучук (СКЭПТ)+стабилизаторы горючести. | Синтетический каучук (СКЭПТ)+стабилизаторы горючести.